## Лист1
Приложение № 1
к Техническому заданию
Перечень поставляемых товаров с указанием количества (объема)
№ п/п | Наименование материала | ОКПД 2 | ГОСТ, другие характеристики товаров и/или требования к ним | Срок поставки товаров | Адрес и время доставки товаров | Ед. изм.
1 | 2 |  | 3 | 4 | 5 | 6
1 | Щебень гранитный фр.5-10мм М1200 | 08.12.12.140 | ГОСТ 8267-93 Щебень из плотных горных пород (гранит, габбро, габбронорит, габбродиабаз, диорит) Фракция, мм: 5-10 Марка по дробимости: 1200 Содержание зерен пластинчатой, лещадной и игловатой формы массы, %: не более 25 Содержание пылевидных и глинистых частиц массы, %: не более 1 согласно ГОСТ 26633-2015 Содержание глины в комках: не допускается согласно ГОСТ 26633-2015 Содержание зерен слабых пород массы, %: не более 5 согласно ГОСТ 26633-2015 Водопоглощение массы %: не более 1 согласно ГОСТ 26633-2015 Удельная эффективная активность естественных радионуклидов Аэфф, Бк/кг: до 370 | в течение 3 (трех) рабочих дней с момента направления письменного Заказа | Для Красносельско-Калининской линии-2 доставка будет осуществляться по следующим адресам: • Шахта 846: г. Санкт-Петербург, ул. Кубинская, д. 4, кор.1, лит. А; • Вестибюль станции Броневая: г. Санкт-Петербург, ул. Благодатная, д. 6 (пересечение перспективы Новоизмайловского пр. и Благодатной ул.); • Шахта 847: г. Санкт-Петербург, ул. Рощинская, д. 3, лит. И (восточнее здания); • Вестибюль станции Черниговская: г. Санкт-Петербург, пересечение пробивок Лиговского пр. и Варшавской ул.; • Шахта 848: г. Санкт-Петербург, ул. Ташкентская, д. 3, кор. 2, лит. Т; • Шахта 849: г. Санкт-Петербург, ул. Киевская, д. 5; • Вестибюль станции Боровая: г. Санкт-Петербург, ул. Киевская, д. 13, лит. А; • Шахта 850: г. Санкт-Петербург, Лиговский пр., д. 236, лит. В; • Шахта 852: г. Санкт-Петербург, юго-восточнее дома №42 Литер А по набережной Обводного канала; • Шахта 851: г. Санкт-Петербург, Растанная улица, Участок 1 (юго-восточнее д.22 Литер А по Лиговскому проспекту); • Шахта 853: г. Санкт-Петербург, улица Черняховского, Участок 1 (южнее д.19 Литер А по ул. Черняховского). Для Невско-Василеостровской линии доставка будет осуществляться по следующим адресам: • шахта 457: Шуваловский пр между пр.Королева и Парашютной ул.; • шахта 458: (ст.Зоопарк) - Шуваловский пр. от Коменданского пр. до пр. Королева; • шахта 459: (ст. Зоопарк): - г. Санкт-Петербург, ст. «Зоопарк» – северо-восточнее пересечения Комендантского и Шуваловского проспектов; • шахта 461: г. Санкт-Петербург Камышовая ул., участок 1 (севернее пересечения с Туристской ул.) • шахта 462: г. Санкт-Петербург, ул. Туристская, участок 1 (западнее дома 11, корпус 1, литера А по Туристской улице); • шахта 460 ст. «Яхтенная» севернее перекрёстка: г. Санкт-Петербург, ул. Туристской и Богатырского проспекта; • г. Санкт-Петербург, Витебский пр. д. 109. • г. Санкт-Петербург, ул. Ново-Никитинская, д. 17. Для Фрунзенско-Приморской линии доставка будет осуществляться по следующему адресу: • шахта 609: Стройплощадка расположена в Приморском районе по адресу: г. Санкт- Петербург, севернее перекрестка Комендантского проспекта и перспективной Глухарской улицей, севернее дома №58 по Комендантскому проспекту (ЖК "Легенды Комендантского"), площадь участка составляет 0.55га; • шахта 610: Стройплощадка расположена в Приморском районе, на пересечении Шуваловского и Комендантского проспектов, в перспективной пробивке Шуваловского проспекта; • Строительная площадка № 2, предназначенная для строительства станционного комплекса «Магистраль 31», расположена к юго-востоку от пересечения пробивки Комендантского проспекта с дорогой на Каменку; • Строительная площадка № 5, предназначенная для строительства станционного комплекса с наземным вестибюлем станции метрополитена «Коломяжская», расположена к юго-востоку от пересечения Парашютной улицы с Комендантским проспектом и граничит с площадкой, предназначенной для размещения электродепо; • Строительная площадка № 6, предназначенная для размещения электродепо метрополитена, расположена в нежилой зоне, в границах Приморского и Выборгского районов. Проектные решения по размещению площадок для вспомогательных объектов: рабоче-вентиляционного ствола, венткиосков, вентиляционных камер тоннельной вентиляции, притоннельных сооружений, технологических сбоек и демонтажной камеры разработаны с учетом обеспечения оптимальных условий ведения строительства и последующей эксплуатации метрополитена, а также с целью уменьшения общей площади территории города, занимаемой под строительные нужды. А также доставка будет осуществляться: • г. Санкт-Петербург, ул. Маршала Говорова, д. 39 Д; • г. Санкт-Петербург, ул. Ново-Никитинская д. 17; • г. Санкт-Петербург, Витебский пр., д. 109. Время доставки с 9:00 до 16:00. | м3
2 | Щебень гранитный фр.5-20мм М1200 | 08.12.12.140 | ГОСТ 8267-93 Щебень из плотных горных пород (гранит, габбро, габбронорит, габбродиабаз, диорит) Фракция, мм: 5-20 Марка по дробимости: 1200 Содержание зерен пластинчатой, лещадной и игловатой формы массы, %: не более 15 Содержание пылевидных и глинистых частиц массы, %: не более 1 согласно ГОСТ 26633-2015 Содержание глины в комках: не допускается согласно ГОСТ 26633-2015 Содержание зерен слабых пород массы, %: не более 5 согласно ГОСТ 26633-2015 Водопоглощение массы %: не более 1 согласно ГОСТ 26633-2015 Удельная эффективная активность естественных радионуклидов Аэфф, Бк/кг: до 370 |  |  | м3
3 | Щебень гранитный фр.5-20мм М1400 | 08.12.12.140 | ГОСТ 8267-93 Щебень из плотных горных пород (гранит, габбро, габбронорит, габбродиабаз, диорит) Фракция, мм: 5-20 Марка по дробимости: 1400 Содержание зерен пластинчатой, лещадной и игловатой формы массы, %: не более 15 Содержание пылевидных и глинистых частиц массы, %: не более 1 согласно ГОСТ 26633-2015 Содержание глины в комках: не допускается согласно ГОСТ 26633-2015 Содержание зерен слабых пород массы, %: не более 5 согласно ГОСТ 26633-2015 Водопоглощение массы %: не более 1 согласно ГОСТ 26633-2015 Удельная эффективная активность естественных радионуклидов Аэфф, Бк/кг: до 370 |  |  | м3
4 | Щебень гранитный фр.20-40 М1200 | 08.12.12.140 | ГОСТ 8267-93 Щебень из плотных горных пород; гранит, габбро, габбронорит, габбродиабаз, диорит Фракция, мм: 20-40 Группа щебня: 3 Марка по дробимости: 1200 Марка по морозостойкости, F: 300 Содержание зерен пластинчатой, лещадной и игловатой формы, %: не более 25 Содержание пылевидных и глинистых частиц, %: не более 1 |  |  | м3
5 | Щебень гранитный фр.40-70 М1200 | 08.12.12.140 | ГОСТ 8267-93 Щебень из плотных горных пород; гранит, габбро, габбронорит, габбродиабаз, диорит Фракция, мм: 40-70 Группа щебня: 3 Марка по дробимости: М1200 Марка по морозостойкости, F: 300 Содержание зерен пластинчатой, лещадной и игловатой формы, %: не более 25 Содержание пылевидных и глинистых частиц, %: не более 1 |  |  | м3
Итого: | [5 empty] | м3