## Лист1
Приложение 5 к Техническим требованиям
Перечень предоставляемых образцов
№ п/п | Наименование спецодежды | Характеристики: материал, состав, фасон, защита и т.д.
1 | Костюм летний (куртка, брюки) | из термостойких антиэлектростатических материалов с постоянными защитными свойствами для защиты от термических рисков электрической дуги, плотностью не более 220 + 10% г/м², 1-й уровень защиты (не менее 5 кал/см2)
2 | Костюм летний (куртка, полукомбнезон) | из термостойких антиэлектростатических материалов с постоянными защитными свойствами для защиты от термических рисков электрической дуги, плотностью не более 220 + 10% г/м², 3-й уровень защиты (не менее 20 кал/см2)
3 | Костюм летний (куртка, брюки) | из термостойких антиэлектростатических материалов с постоянными защитными свойствами для защиты от термических рисков электрической дуги, плотностью не менее 180 г/м², 3-й уровень защиты (не менее 20 кал/см2)
4 | Костюм летний (куртка, полукомбнезон) | из термостойких антиэлектростатических материалов с постоянными защитными свойствами для защиты от термических рисков электрической дуги, плотностью не менее 180 г/м², 4-й уровень защиты (не менее 30 кал/см2)
5 | Костюм зимний (куртка с капюшоном, полукомбнезон) | из термостойких антиэлектростатических материалов с постоянными защитными свойствами для защиты от термических рисков электрической дуги во II-I, III климатических поясах, 5-й уровень защиты (не менее 40 кал/см2)
6 | Костюм зимний (куртка с капюшоном, полукомбнезон) | из термостойких антиэлектростатических материалов с постоянными защитными свойствами для защиты от термических рисков электрической дуги в IV и "особом" климатических поясах, 6-й уровень защиты (не менее 60 кал/см2)
7 | Костюм зимний (куртка с капюшоном, брюки+полукомбнезон) | с притачной и съемной утепленными подкладками из термостойких антиэлектростатических материалов с постоянными защитными свойствами для защиты от термических рисков электрической дуги в IV и "особом" климатическом поясе, 6-й уровень защиты (не менее 60 кал/см2)
8 | Куртка-рубашка летняя | из термостойких антиэлектростатических материалов с постоянными защитными свойствами для защиты от термических рисков электрической дуги, 1-й уровень защиты (не менее 5 кал/см2)
9 | Куртка-накидка | из термостойких антиэлектростатических материалов с постоянными защитными свойствами для защиты от термических рисков электрической дуги, 5-й уровень защиты (не менее 40 кал/см2)
10 | Куртка-накидка | из термостойких антиэлектростатических материалов с постоянными защитными свойствами для защиты от термических рисков электрической дуги, 7-й уровень защиты (не менее 80 кал/см2)
11 | Плащ термостойкий для защиты от воды | из термостойких антиэлектростатических материалов с постоянными защитными свойствами для защиты от термических рисков электрической дуги, 3-й уровень защиты (не менее 20 кал/см2)
12 | Ботинки комбинированные летние | облегченные, для защиты от повышенных температур (высота обуви в соответствии с техническими требованиями, п.4.1. Прил.1 ТТ) на маслобензостойкой термостойкой подошве из ПУ/нитрильной резины
13 | Ботинки кожаные летние | для защиты от повышенных температур и механических воздействий (высота обуви в соответствии с техническими требованиями, п.4.1. Прил.1 ТТ) на маслобензостойкой термостойкой подошве из ПУ/нитрильной резины, поликарбонатный подносок ударной прочностью до 200 Дж
14 | Ботинки с высокими берцами | для защиты от повышенных температур (высота обуви в соответствии с техническими требованиями, п.4.1. Прил.1 ТТ) на маслобензостойкой термостойкой подошве из нитрильной резины
15 | Полусапоги кожаные летние | для защиты от повышенных температур и механических воздействий (высота обуви в соответствии с техническими требованиями, п.4.1. Прил.1 ТТ) на маслобензостойкой термостойкой подошве из ПУ/нитрильной резины, поликарбонатный подносок ударной прочностью до 200 Дж
16 | Сапоги кожаные летние | для защиты от повышенных температур и механических воздействий (высотой не менее 290 мм) на маслобензостойкой термостойкой подошве из ПУ/нитрильной резины, поликарбонатный подносок ударной прочностью до 200 Дж
17 | Ботинки кожаные зимние | для защиты от повышенных температур (высота обуви в соответствии с техническими требованиями, п.4.1. Прил.1 ТТ) на маслобензостойкой термостойкой подошве из ПУ/нитрильной резины для II-I, III и "особого" климатических поясов, поликарбонатный подносок ударной прочностью до 200 Дж, утеплитель - натуральный мех
18 | Ботинки с высокими берцами кожаные зимние | для защиты от повышенных температур (высота обуви в соответствии с техническими требованиями, п.4.1. Прил.1 ТТ) на маслобензостойкой термостойкой подошве из нитрильной резины для II-I, III и "особого" климатических поясов, утеплитель - натуральный мех (или искусственный огнестойкий утеплитель)
19 | Ботинки с высокими берцами кожаные зимние | для защиты от повышенных температур (высота обуви в соответствии с техническими требованиями, п.4.1. Прил.1 ТТ) на маслобензостойкой термостойкой подошве из нитрильной резины для II-I, III и "особого" климатических поясов, поликарбонатный подносок ударной прочностью до 200 Дж, утеплитель - натуральный мех (или искусственный огнестойкий утеплитель)
20 | Полусапоги кожаные зимние | для защиты от повышенных температур (высота обуви в соответствии с техническими требованиями, п.4.1. Прил.1 ТТ) на маслобензостойкой термостойкой подошве из ПУ/нитрильной резины для II-I, III и "особого" климатических поясов, утеплитель - натуральный мех
21 | Полусапоги кожаные зимние | для защиты от повышенных температур (высота обуви в соответствии с техническими требованиями, п.4.1. Прил.1 ТТ) на маслобензостойкой термостойкой подошве из ПУ/нитрильной резины для II-I, III и "особого" климатических поясов, поликарбонатный подносок ударной прочностью до 200 Дж, утеплитель - натуральный мех
22 | Сапоги кожаные зимние | для защиты от повышенных температур (высота обуви в соответствии с техническими требованиями, п.4.1. Прил.1 ТТ) на маслобензостойкой термостойкой подошве из ПУ/нитрильной резины для II-I, III и "особого" климатических поясов, утеплитель - натуральный мех
23 | Сапоги кожаные зимние | для защиты от повышенных температур (высота обуви в соответствии с техническими требованиями, п.4.1. Прил.1 ТТ) на маслобензостойкой термостойкой подошве из ПУ/нитрильной резины для II-I, III и "особого" климатических поясов, поликарбонатный подносок ударной прочностью до 200 Дж, утеплитель - натуральный мех
24 | Ботинки с высокими берцами кожаные зимние | с вкладным чулком, для защиты от повышенных температур (высота обуви в соответствии с техническими требованиями, п.4.1. Прил.1 ТТ) на маслобензостойкой термостойкой подошве из пористой резины для II-I, III, IV и "особого" климатических поясов, утеплитель - нат.мех / шерстяной мех / искусственный огнестойкий утеплитель
25 | Ботинки с высокими берцами кожаные зимние | с вкладным чулком, для защиты от повышенных температур (высота обуви в соответствии с техническими требованиями, п.4.1. Прил.1 ТТ) на маслобензостойкой термостойкой подошве из пористой резины для II-I, III, IV и "особого" климатических поясов, поликарбонатный подносок ударной прочностью до 200 Дж, утеплитель - нат.мех / шерстяной мех / искусственный огнестойкий утеплитель
26 | Сапоги резиновые термостойкие | для защиты от повышенных температур на маслобензостойкой термостойкой подошве из нитрильной резины
27 | Сапоги резиновые термостойкие с защитным подноском | для защиты от повышенных температур на маслобензостойкой термостойкой подошве из нитрильной резины, поликарбонатный подносок ударной прочностью до 200 Дж
28 | Каска защитная | Цвет - красный, с защитным укороченным щитком для лица с термостойкой окантовкой и подбородочным ремешком (1000 В)
29 | Каска защитная | Цвет - красный, с защитным укороченным щитком для лица с термостойкой окантовкой и подбородочным ремешком (1000 В), храповой механизм регулировки
30 | Подшлемник термостойкий летний | из термостойких антиэлектростатических материалов с постоянными защитными свойствами для защиты от термических рисков электрической дуги, 1-й уровень защиты (не менее 5 кал/см2)
31 | Подшлемник термостойкий утепленный | из термостойких антиэлектростатических материалов с постоянными защитными свойствами для защиты от термических рисков электрической дуги, 1-й уровень защиты (не менее 5 кал/см2)
32 | Подшлемник термостойкий утепленный | с увеличенной подбородочной частью, удлиненной пелериной из термостойких антиэлектростатических материалов с постоянными защитными свойствами для защиты от термических рисков электрической дуги, 1-й уровень защиты (не менее 5 кал/см2)
33 | Подшлемник термостойкий утепленный | с увеличенной подбородочной частью (защитный съемный лицевой клапан)из термостойких антиэлектростатических материалов с постоянными защитными свойствами для защиты от термических рисков электрической дуги, 1-й уровень защиты (не менее 5 кал/см2)
34 | Перчатки термостойкие | из термостойких антиэлектростатических материалов с постоянными защитными свойствами для защиты от термических рисков электрической дуги, 1-й уровень защиты (не менее 5 кал/см2)
35 | Перчатки термостойкие | с полимерным покрытием из термостойких антиэлектростатических материалов с постоянными защитными свойствами для защиты от термических рисков электрической дуги, 1-й уровень защиты (не менее 5 кал/см2)
36 | Перчатки термостойкие | утепленные, из из термостойких антиэлектростатических материалов с постоянными защитными свойствами для защиты от термических рисков электрической дуги, 1-й уровень защиты (не менее 5 кал/см2)
37 | Фуфайка-свитер | из из термостойких антиэлектростатических материалов с постоянными защитными свойствами для защиты от термических рисков электрической дуги, 3-й уровень защиты (не менее 20 кал/см2)
38 | Бельё нательное термостойкое | из термостойких антиэлектростатических материалов с постоянными защитными свойствами для защиты от термических рисков электрической дуги, плотностью не более 300 г/м², 1-й уровень защиты (не менее 5 кал/см2)
39 | Бельё нательное термостойкое | облегченное из термостойких антиэлектростатических материалов с постоянными защитными свойствами для защиты от термических рисков электрической дуги, плотностью не более 180-250 г/м², 1-й уровень защиты (не менее 5 кал/см2)
40 | Бельё нательное хлопчатобумажное | 100% хлопок, поверхностная плотность 150±10% г/м2
41 | Костюм летний экранирующий типа ЭП-1 | экранирующая куртка, экранирующие брюки, накасник
42 | Экранирующие перчатки к комплекту ЭП-1 | к комплекту ЭП-1
43 | Кожаные экранирующие ботинки к комплекту ЭП-1 | к комплекту ЭП-1
44 | Костюм зимний экранирующий типа ЭП-3 | утепленная экранирующая куртка, утепленный экранирующий полукомбинезон, накасник, утепленные рукавицы
45 | Утепленные экранирующие перчатки к комплекту ЭП-3 | к комплекту ЭП-3
46 | Утепленные кожаные экранирующие ботинки к комплекту ЭП-3 | к комплекту ЭП-3
47 | Костюм защитный типа ЭП-4(0) летний | электропроводящая куртка, электропроводящие брюки, электропроводящий накасник
48 | Электропроводящие перчатки к комплекту ЭП-4(0) | к комплекту ЭП-4(0) летнему
49 | Электропроводящие кожаные ботинки к комплекту ЭП-4(0) | к комплекту ЭП-4(0) летнему
50 | Костюм защитный типа ЭП-4(0) зимний | утепленная электропроводящая куртка, утепленный электропроводящий полукомбинезон, электропроводящая накасник, утепленные рукавицы
51 | Утепленные электропроводящие перчатки к комплекту ЭП-4(0) | к комплекту ЭП-4(0) зимнему
52 | Утепленные электропроводящие кожаные ботинки к комплекту ЭП-4(0) | к комплекту ЭП-4(0) зимнему
53 | Жилет сигнальный огнестойкий | летний, огнестойкая флуоресцентная, 2 класс защиты
54 | Жилет сигнальный огнестойкий | зимний, огнестойкая флуоресцентная, 2 класс защиты
55 | Костюм для защиты от кислот и щелочей (куртка с капюшоном, брюки) | из термоогнестойких антиэлектростатических материалов с постоянными защитными свойствами для защиты от повышенных температур (от открытого пламени, теплового излучения, конвективной теплоты, от общих производственных загрязнений и механических воздействий (истирания), от химических факторов (от нефтепродуктов легкой фракции, от растворов кислот концентрацией до 50%, от растворов щелочей концентрацией до 20%), плотностью не более 220 + 10% г/м² с МНВО отделкой
56 | Костюм для защиты от кислот и щелочей (куртка с капюшоном, полукомбинезон)