## Запрет
Приложение № 1 к Техническому заданию к Договору № --------------- от ___________ 2026 г.
Технические характеристики материалов
№ п/п | Наименование товара (описание) | Технические характеристики |  |  | Ед.
|  | Наименование/описание параметров эквивалентности | Значения которые не могут изменяться | Предельные значения (минимальное, максимальное)
1 | Грунт фасадный концентрат 9 л | Расход разбавленного грунта, м²/л | 10-14 в зависимости от впитывающей способности поверхности |  | шт
|  | вес брутто, кг |  | от 9,5 до 10
|  | Цвет | голубой
2 | Грунт бетоноконтакт бледно-розовый 5 кг | Состав | вода, кварцевый наполнитель, активный антисептик, функциональные добавки |  | шт
|  | Расход на один слой | 1 кг на 2-4 м².
|  | Цвет | бледно-розовый
|  | Вес брутто, кг |  | от 5 до 5,5
3 | Грунт универсальный 10 | Состав | Полиакриловая дисперсия, вода, специальные добавки. |  | шт
|  | Расход на однослойное покрытие | 100 до 150 г. на 1 м² в зависимости от состояния и структуры поверхности
|  | Степень блеска | матовая
|  | Вес брутто, кг |  | от 9,5 до 10
4 | Грунт глубокого проникновения укрепляющий 10 л | Время высыхания, ч | 3 |  | шт
|  | Состав | cополимер акриловая дисперсия, вода, функциональные добавки
|  | Температура выполнения работ, °С | от +5...+30
|  | Расход состава | 100 мл/кв.м
|  | Время до нанесения следующего слоя, мин | 30
|  | Время высыхания для дальнейшей отделки, ч | 3
|  | Время набора прочности, не менее, ч | 24
|  | Площадь нанесения 10 л состава | 100 кв.м
|  | Срок хранения, мес. | 12
|  | вес брутто, кг |  | от 9,5 до 10
|  | Вариант фасовки, л | 10
|  | Основания | Применяется по бетонным , пенобетонным, газосиликатным, цементно-песчаным основаниям, гипсовым (гипсовые штукатурки, шпатлевки, ГКЛ, ГВЛ, ПГП) основаниям
5 | Краска водно-дисперсионная для потолка белая 9 л | Состав | диоксид титана, наполнители, специальные добавки. |  | шт
|  | Расход | на впитывающие поверхности – 1 л/-7 кв.м.
на невпитывающие поверхности – 1 л/9-11 кв.м.
|  | Цвет | белый
|  | Вес брутто, кг. |  | от 14 до 14,2
6 | Краска водно-дисперсионная влагостойкая белая 9 л | Состав | дисперсия акрилового сополимера, диоксид титана, наполнители, функциональные добавки, вода. |  | шт
|  | Расход | около 125-150 г/кв.м на один слой. Расход краски зависит от типа и подготовки поверхности и способа нанесения.
|  | Цвет | белый
|  | Степень блеска | матовая
|  | Вес, кг |  | от 11 до 11,484
7 | Краска водно-дисперсионная влагостойкая белоснежная 2 л | Состав | Водная дисперсия полимера, мраморная крошка, двуокись титана, модифицирующие добавки. |  | шт
|  | Расход, г/м² | 160-180 при одинарном нанесении
|  | Цвет | белый
|  | Вес, кг |  | от 2 до 3
|  | Степень блеска | матовая
8 | Краска водно-дисперсионная экстрапрочная моющаяся белая основа BW 9 л RAL 7047 | Состав | пигменты, дисперсия сополимера, вода, технологические добавки. |  | шт
|  | Расход | 1 л/до 14 кв.м.
|  | Цвет | белый
|  | Степень блеска | матовая
|  | Вес брутто, кг |  | от 11 до 11,484
|  | Коллеровка | RAL 7047
9 | Краска водно-дисперсионная моющаяся белая 2 л | Состав | дисперсия акрилового сополимера, диоксид титана, наполнители, функциональные добавки, вода. |  | шт
|  | Расход | около 125-150 г/кв.м на один слой. Расход краски зависит от типа и подготовки поверхности и способа нанесения.
|  | Цвет | белый
|  | Степень блеска | матовая
|  | Вес брутто, кг |  | от 2,5 до 3
10 | Краска водно-дисперсионная экстрапрочная моющаяся основа ВС 9 л RAL 5005 | Состав | пигменты, дисперсия сополимера винилацетата и этилена, вода, технологические добавки. |  | шт
|  | Расход | 1 л/до 14 кв.м.
|  | Цвет основы | прозрачный
|  | Степень блеска | матовая
|  | Вес брутто, кг |  | от 11 до 11,484
|  | Коллеровка | RAL 5005
11 | Обезжириватель 1 л | Объем, л | 1 |  | шт
|  | Вес брутто, кг. |  | от 0,9 до 1
12 | Растворитель 2,8 л | Состав | смесь летучих органических растворителей: ароматических углеводородов, кетонов, спиртов и эфиров |  | шт
|  | Вес брутто, кг. |  | от 2,8
13 | Краска масляная МА-15 серая 2,7 кг | Состав | пленкообразующее вещество, пигменты, наполнитель, растворитель. |  | шт
|  | Степень блеска | глянцевый
|  | Расход, г/кв.м. | на один слой 100-200 в зависимости от цвета краски и состояния поверхности.
|  | Вес брутто, кг |  | от 2,5 до 2,7
14 | Краска масляная МА-15 белая 2,7 кг | Состав | пленкообразующее вещество, пигменты, наполнитель, растворитель. |  | шт
|  | Степень блеска | глянцевый
|  | Расход, г/кв.м. | на один слой 100-200 в зависимости от цвета краски и состояния поверхности.
|  | Вес брутто, кг |  | от 2,5 до 2,7
15 | Краска масляная МА-15 коричневая 2,7 кг | Состав | пленкообразующее вещество, пигменты, наполнитель, растворитель. |  | шт
|  | Степень блеска | глянцевый
|  | Расход, г/кв.м. | на один слой 100-200 в зависимости от цвета краски и состояния поверхности.
|  | Вес брутто, кг |  | от 2,5 до 2,7
16 | Краска масляная МА-15 черная 2,7 кг | Состав | пленкообразующее вещество, пигменты, наполнитель, растворитель. |  | шт
|  | Степень блеска | глянцевый
|  | Расход, г/кв.м. | на один слой 100-200 в зависимости от цвета краски и состояния поверхности.
|  | Вес брутто, кг |  | от 2,5 до 2,7
17 | Краска масляная МА-15 синяя 2,7 кг | Состав | пленкообразующее вещество, пигменты, наполнитель, растворитель. |  | шт
|  | Степень блеска | глянцевый
|  | Расход, г/кв.м. | на один слой 100-200 в зависимости от цвета краски и состояния поверхности.
|  | Вес брутто, кг |  | от 2,5 до 2,7
18 | Грунт Расцвет ГФ-021 белый 2 кг | Состав | алкидный лак, пигменты, наполнитель, растворители, сиккатив, целевые добавки. |  | шт
|  | Расход при нанесении в один слой, г/кв.м. | 70-170
|  | Степень блеска | матовая
|  | Вес брутто, кг |  | от 2,1 до 2,2
19 | Грунт ГФ-021 серый 2 кг | Состав | алкидный лак, пигменты, наполнитель, растворители, сиккатив, целевые добавки. |  | шт
|  | Расход при нанесении в один слой, г/кв.м. | 70-170
|  | Степень блеска | матовая
|  | Вес брутто, кг |  | от 2,1 до 2,2
20 | Эмаль по ржавчине белая RAL 9003 3в1 0,75 л | Состав | алифатические и ароматические углеводороды, циклические соединения < 2% ароматические вещества, изобензофуран – 1,3 – дион, 2,4-диизоцианат-1-метилбензол, 2-бутанон оксим, кобальт бис (2-этилгексанат), 2,5-фурандион, соли металлов |  | шт
|  | Расход | примерно 100-120 мл/м² на 1 слой в зависимости от шероховатости основания и способа нанесения
|  | Состав | Алифатические и ароматические углеводороды, циклические соединения < 2% ароматические вещества, изобензофуран – 1,3 – дион, 2,4-диизоцианат-1-метилбензол, 2-бутанон оксим, кобальт бис (2-этилгексанат), 2,5-фурандион, соли металлов
|  | Расход | примерно 100-120 мл/м² на 1 слой
|  | Количество слоев | 2 -3 слоя
|  | Время высыхания между 2 слоями | при температуре (20±2)°C и относительной влажности воздуха (65±5)% поверхность сухая «от пыли» через 5ч. Нанесение следующего слоя или материала через 8 часов. Не применять при температуре воздуха и подложки ниже +5°C
|  | Вес брутто, кг |  | от 0,9 до 0,974
|  | Время полного высыхания, ч | 8
|  | Степень блеска | Шелковисто-матовая
|  | Типы работ | Адгезионная грунтовка, защита от коррозии и декоративная эмаль в одном продукте
|  | Объем, л | 0.75
|  | Температура при нанесении, °С | от +5
21 | Эмаль по ржавчине синяя RAL 5005 3в1 0,75 л | Состав | алифатические и ароматические углеводороды, циклические соединения < 2% ароматические вещества, изобензофуран – 1,3 – дион, 2,4-диизоцианат-1-метилбензол, 2-бутанон оксим, кобальт бис (2-этилгексанат), 2,5-фурандион, соли металлов |  | шт
|  | Расход | примерно 100-120 мл/м² на 1 слой в зависимости от шероховатости основания и способа нанесения. Реальный расход определяется пробным нанесением. Для достижения оптимальных антикоррозионных свойств необходимо контролировать расход материала
|  | Метод нанесения | кистью, валиком или пульверизатором
|  | Вес брутто, кг |  | от 0,8 до 0,894
|  | Количество слоев | 2 -3 слоя
|  | Время высыхания между 2 слоями | При температуре (20±2)°C и относительной влажности воздуха (65±5)% поверхность сухая «от пыли» через 5ч. Нанесение следующего слоя или материала через 8 часов. Не применять при температуре воздуха и подложки ниже +5°C
|  | Время полного высыхания, ч | 8
|  | Степень блеска | Шелковисто-матовая
|  | Типы работ | Адгезионная грунтовка, защита от коррозии и декоративная эмаль в одном продукте
|  | Объем, л | 0.75
|  | Температура при нанесении, °С | Выше +5
22 | Эмаль по ржавчине серая RAL 7040 3в1 0,75 л | Состав | алифатические и ароматические углеводороды, циклические соединения < 2% ароматические вещества, изобензофуран – 1,3 – дион, 2,4-диизоцианат-1-метилбензол, 2-бутанон оксим, кобальт бис (2-этилгексанат), 2,5-фурандион, соли металлов |  | шт
|  | Расход | примерно 100-120 мл/м² на 1 слой
|  | Метод нанесения | кистью, валиком или пульверизатором
|  | Время высыхания между 2 слоями | При температуре (20±2)°C и относительной влажности воздуха (65±5)% поверхность сухая «от пыли» через 5ч. Нанесение следующего слоя или материала через 8 часов. Не применять при температуре воздуха и подложки ниже +5°C
|  | Время полного высыхания, ч | 8
|  | Вес брутто, кг |  | от 0,9 до 0,964
|  | Степень блеска | Шелковисто-матовая
|  | Типы работ | Адгезионная грунтовка, защита от коррозии и декоративная эмаль в одном продукте
|  | Объем, л | 0.75
|  | Температура при нанесении, °С | Выше +5
23 | Эмаль по ржавчине черная RAL 9005 3в1 0,75 л | Состав | алифатические и ароматические углеводороды, циклические соединения < 2% ароматические вещества, изобензофуран – 1,3 – дион, 2,4-диизоцианат-1-метилбензол, 2-бутанон оксим, кобальт бис (2-этилгексанат), 2,5-фурандион, соли металлов |  | шт
|  | Расход | примерно 100-120 мл/м² на 1 слой в зависимости от шероховатости основания и способа нанесения. Реальный расход определяется пробным нанесением. Для достижения оптимальных антикоррозионных свойств необходимо контролировать расход материала
|  | вес брутто, кг |  | от 0,8 до 0,894
|  | Количество слоев | 2 -3 слоя
|  | Время высыхания между 2 слоями | При температуре (20±2)°C и относительной влажности воздуха (65±5)% поверхность сухая «от пыли» через 5ч
|  | Время полного высыхания, ч | 8
|  | Степень блеска | Шелковисто-матовая
|  | Типы работ | Адгезионная грунтовка, защита от коррозии и декоративная эмаль в одном продукте
24 | Эмаль по ржавчине темно-коричневая RAL 8011 3в1 0,75 л | Состав | алифатические и ароматические углеводороды, циклические соединения < 2% ароматические вещества, изобензофуран – 1,3 – дион, 2,4-диизоцианат-1-метилбензол, 2-бутанон оксим, кобальт бис (2-этилгексанат), 2,5-фурандион, соли металлов |  | шт
|  | Расход | примерно 100-120 мл/м² на 1 слой в зависимости от шероховатости основания и способа нанесения. Реальный расход определяется пробным нанесением. Для достижения оптимальных антикоррозионных свойств необходимо контролировать расход материала
|  | Вес брутто, кг |  | от 0,8 до 0,894
|  | Метод нанесения | кистью, валиком или пульверизатором
|  | Количество слоев | 2 -3 слоя
|  | Время высыхания между 2 слоями | При температуре (20±2)°C и относительной влажности воздуха (65±5)% поверхность сухая «от пыли» через 5ч. Нанесение следующего слоя или материала через 8 часов. Не применять при температуре воздуха и подложки ниже +5°C
|  | Время полного высыхания | 8ч
|  | Степень блеска | Шелковисто-матовая
|  | Типы работ | Адгезионная грунтовка, защита от коррозии и декоративная эмаль в одном продукте
|  | Объем | 0,75 л
25 | Эмаль для бетонных полов серая глянцевая 2,7 л | Расход, м²/л | 8-11. |  | шт
|  | Степень блеска | глянцевая
|  | Вес брутто, кг |  | от 3 до 3,59
26 | Эмаль для бетонных полов красно-коричневая глянцевая 9 л | Расход, м²/л | 8-11. |  | шт
|  | Степень блеска | глянцевая
|  | Вес брутто, кг |  | от 11 до 11,71
27 | Эмаль для пола белая полуматовая 2 л | Расход на однослойное покрытие | 100 г/м² при одинарном нанесении. |  | шт
|  | Цвет | супербелая
|  | Степень блеска | полуматовая.
|  | Вес брутто, кг. |  | от 2 до 2,5
28 | Эмаль ПФ-115 Универсал белая 0,9 кг | Расход на однослойное покрытие, г/м² | 80-150 г/м² |  | шт
|  | Степень блеска | глянцевая
|  | Вес брутто, кг. |  | от 0,9 до 1,02
29 | Эмаль ПФ-115 Универсал черная 0,9 кг | Расход на однослойное покрытие, г/м² | 80-150 г/м² |  | шт
|  | Степень блеска | глянцевая
|  | Вес брутто, кг. |  | от 0,9 до 1,02
30 | Эмаль ПФ-115 Универсал серая 0,9 кг | Расход на однослойное покрытие, г/м² | 80-150 г/м² |  | шт
|  | Степень блеска | глянцевая
|  | Вес брутто, кг. |  | от 0,9 до 1,02
31 | Эмаль ПФ-115 Универсал бежевая 0,9 кг | Расход на однослойное покрытие, г/м² | 80-150 г/м² |  | шт
|  | Степень блеска | глянцевая
|  | Вес брутто, кг. |  | от 0,9 до 1,02
32 | Эмаль ПФ-115 Универсал коричневая 0,9 кг | Расход на однослойное покрытие, г/м² | 80-150 г/м² |  | шт
|  | Степень блеска | глянцевая
|  | Вес брутто, кг. |  | от 0,9 до 1,02
33 | Эмаль ПФ-115 Универсал голубая 0,9 кг | Расход на однослойное покрытие, г/м² | 80-150 г/м² |  | шт
|  | Степень блеска | глянцевая
|  | Вес брутто, кг. |  | от 0,9 до 1,02
34 | Краска водно-дисперсионная для пола моющаяся белый 0,75 л | Состав | акриловая смола, пигменты, вода, аддитивы |  | шт
|  | Расход | 1л/10 м²
|  | Метод нанесения | кистью,велюровым валиком в 2 слоя
|  | Количество слоев | 2 слоя
|  | Время высыхания между 2 слоями, ч | 3
|  | Вес брутто, кг |  | от 0,75 до 0,889
|  | Время полного высыхания, ч | 24
|  | Цвет | белый
|  | Степень блеска | полуматовая
|  | Объем, л | 0.75
|  | Температура при нанесении, °С | от 12 до 25.
|  | Основа для колеровки | нет
|  | Тип работ | внутренние
35 | Эмаль аэрозольная синяя полуматовая RAL 5002 520 мл | Вид | Акриловый |  | шт
|  | Цвет | Синий RAL 5002
|  | Расход | 1,5-2 м2
Эквивалент
36 | Грунт-эмаль аэрозольная по ржавчине серая матовая RAL 7042 520 мл | Вид | Алкидный |  | шт
|  | Цвет | Серый RAL 7042
|  | Расход | 1,5-2 м2
Эквивалент
37 | Эмаль аэрозольная темно-серая полуматовая RAL 7011 520 мл | Вид | Акриловый |  | шт
|  | Цвет | Темно-серый RAL 7011
|  | Расход | 1,5-2 м2
Эквивалент
38 | Грунт-эмаль аэрозольная по ржавчине черная матовая RAL 9005 520 мл | Вид | Алкидный |  | шт
|  | Цвет | Черный RAL 9005
|  | Расход | 1,5-2 м2
Эквивалент
39 | Краска водно-дисперсионная экстрапрочная моющаяся основа ВW 9 л RAL 9002 | Вид | Латексный, Водно-дисперсионный |  | шт
|  | Тип работ | Для внутренних работ
|  | Основа | Белая
|  | Цвет | Серый RAL 9002
40 | Краска водно-дисперсионная экстрапрочная моющаяся основа ВС 9 л RAL 5002 | Вид | Латексный, Водно-дисперсионный |  | шт
|  | Тип работ | Для внутренних работ
|  | Основа | Прозрачная
|  | Цвет | Синий RAL 5002
41 | Эмаль для пола акриловая, экологичная без запаха, износостойкая, быстросохнущая, полуглянцевая, темно-серая, 10 кг | Тип | Акриловая |  | шт
|  | Вес нетто | 10 кг
|  | Цвет | Серый
|  | Расход, л/м2 | 0.1-0.2 л/м2
|  | Запах | Без запаха
|  | Степень блеска | Полуглянцевая
В случае использования в описании предмета закупки указания на товарный знак, возможно применения эквивалента, кроме случая несовместимости товаров, на которых размещаются другие товарные знаки, и необходимости обеспечения взаимодействия таких товаров с товарами, используемыми Покупателем.
| ПОСТАВЩИК: Генеральный директор ___________________/ / Подписано с применением ЭЦП |  | ПОКУПАТЕЛЬ: АО «Почта России» Заместитель директора УФПС г. Санкт-Петербурга и Ленинградской области _________________________/ / Подписано с применением ЭЦП